## 产品列表
物料编号 | 物料名称 | 用途 | 性质 | 颜色 | 测试员 | 库存编号
#FL-080501 | 普通光膠 | 一般過膠產品通用光膠 | 光膠 | 透明 |  | 福融輝12S
#FL-221101 | 預塗光膠 | 預塗光膠，適用於一般過膠產品 | 光膠 | 透明 |  | 華一 / HY1205
#FL-170802 | 預塗光膠 | 預塗光膠，適用於平裝書封面過膠 | 光膠 | 透明 |  | 華一 / HY1208
#FL-230102 | 超粘預塗光膠 | 超粘預塗光膠，適用於需擊凹凸/壓紋等後加工 | 光膠 | 透明 |  | 華一 / HY1210
#FL-170302-03 / #FL-171002 | 預塗單面電暈光膠 | 預塗單面電暈光膠，特殊表面處理用 | 光膠 | 透明 |  | HF G20-S / HY65(HY1208單面電暈薄
#FL-091201 | 水性尼龍光膠 | 水性尼龍光膠，尼龍材質覆膜 | 光膠 | 透明 |  | 汾江 / OA-1印刷復合型
#FL-170103 | 預塗尼龍光膠 | 預塗尼龍光膠，尼龍材質覆膜 | 光膠 | 透明 |  | KNGS1217
#FL-140901 | 水性PET光膠 | 水性PET光膠，PET材質覆膜 | 光膠 | 透明 |  | 杜邦/樹葉
#FL-080502 | 預塗PET光膠 | 預塗PET光膠 | 光膠 | 透明 |  | 康得-菲爾 / PET1210
#FL-171004-06 | 預塗PET光膠 | 預塗PET光膠（電暈值不穩定，注意測試） | 光膠 | 透明 |  | HF0808 / HY0808
#FL-180501 | 預塗抗靜電光膠 | 預塗抗靜電光膠，防靜電需求產品 | 光膠 | 透明 |  | HY40 / （1213抗靜電超粘）
#FL-240901 | 水性耐磨光膠 | 水性耐磨光膠，需耐磨產品 | 光膠 | 透明 |  | 輝豐 / AS-N18
#FL-230101 | 預塗耐磨光膠 | 預塗耐磨光膠，需耐磨產品 | 光膠 | 透明 |  | 騰錦 / 6018A
#FL-151001-03 | 預塗普通耐磨啞膠 / （耐磨性能：2磅50次有輕微磨花） | 預塗普通耐磨啞膠（耐磨：2磅50次輕微磨花） | 啞膠 | 啞面 |  | 康得新 / KPMB-F
#FL-200801-08 | 預塗平價高耐磨啞膠 / （耐磨性能：4磅50次無磨花） | 預塗平價高耐磨啞膠（耐磨：4磅50次無磨花） | 啞膠 | 啞面 |  | 鑫達中天 / YT008A
#FL-210501 | 預塗高耐磨啞膠 / （耐磨性能：4磅50次無磨花） | 預塗高耐磨啞膠（耐磨：4磅50次無磨花） | 啞膠 | 啞面 |  | 鑫達中天 / TN008
#FL-210801 | 預塗柔感啞膠 | 預塗柔感啞膠，柔軟觸感效果 | 啞膠 | 啞面 |  | 騰錦 / 6015A
#FL-200701 | 透明鐳射菲林 | 透明鐳射菲林，特殊鐳射效果覆膜 | 光膠 | 透明 |  | Hololen
#FL-99901 | 水性單面電暈光膠 | 水性單面電暈光膠，單面電暈處理 | 光膠 | 透明
#FL-99902 | 普通啞膠 | 一般過膠產品啞膠（無壓紋） | 啞膠 | 啞面
#FL-99903 | 預塗啞膠 | 預塗啞膠，適用於一般過膠產品（無擊凹凸、壓紋） | 啞膠 | 啞面
#FL-99904 | 預塗啞膠 | 預塗啞膠，適用於平裝書封面過膠（無擊凹凸、壓紋） | 啞膠 | 啞面
#FL-99905 | 超粘預塗啞膠 | 超粘預塗啞膠，適用於需擊凹凸/壓紋/粗糙面 | 啞膠 | 啞面
#FL-99906 | 預塗抗靜電啞膠 | 預塗抗靜電啞膠，防靜電需求產品 | 啞膠 | 啞面

## 兼容性矩阵
物料编号 | 物料名称 | EF植物油 | LED-UV墨 | LED珍珠 | UV墨 | UV油 | 長毛 | 超級深層擊凸 | 車線 | 電子油墨（hp indigo 7900） | 反啤折 | 仿皮革 | 溝閃粉 | 輥金邊 | 過膠/單面過膠 | 機掃色邊 | 擊凹 | 擊凸 | 擊紋 | 即塗型過膠 | 金屬墨 / (LED-UV) | 金屬墨 / (普通) | 橘皮UV | 快乾油墨 | 鐳射燙金 | 冷燙 | 離線印刷 | 立體擊凸 | 立體燙金 | 立體燙金擊凸 | 連線印刷 | 敏感墨/螢光墨 / (普通) | 敏感墨/螢光墨(LED-UV) | 磨砂UV | 逆向油 | 啤/機啤 | 啤半穿 | 啤切 | 普通油墨 / （含耐曬） | 其他/鐳射介紙 | 熱辣 | 人手掃色邊 | 灑閃粉 | 掃金粉 | 色墨 | 閃粉植毛 | 深層擊凸 | 手工/壓紋 | 手啤 | 雙面過膠 | 雙面印刷 | 水性油 | 水性油墨 / （數碼印刷） | 絲印/局部UV | 燙金/普通燙金 | 燙鑽 | 透明植毛 | 凸字粉 | 凸字粉溝閃粉 | 凸字油 | 塗膠 | 無水油墨 | 壓竹脊 | 啞UV | 巖石UV | 夜光油墨 | 印刷/單面印刷 | 熒光毛 | 熒光燙金 | 油性油 | 有色凸字油 | 遇水變透明 | 預塗型過膠 | 閘圓角 | 粘接 | 粘配件 | 折光紋燙金 | 正啤折 | 植毛/普通植毛 | 植毛壓紋 | 皺紋UV
#FL-080501 | 普通光膠 | V | V | X | V | X | X | X | V | X | V | X | V | X | X | X | V | V | V | X | V | V | X | V | V | X | X | V | V | V | X | X | X | V | X | V | V | V | V | V | X | X | V | X | V | X | V | X | V | X | X | X | V | X | V | V | X | X | X | X | X | V | X | V | V | V | X | X | V | X | X | X | X | V | V | V | V | V | X | X | V
#FL-221101 | 預塗光膠 |  | V | X | V | X | X | X | V |  | V | X | V | X | X | X | X | X | X | X | V |  | X | V | V | X | X | X | X | X | X |  | V | V | X | V | V | V |  | V | X | X | V | X | V | X | X | X | V | X | X | X |  | X | V | V | X | X | X | X | X | V | X | V | V | V | X | X | V | X | X | X | X | V | V | V | V | V | X | X | V
#FL-170802 | 預塗光膠 |  | V | X | V | X | X | X | V |  | V | X | V | X | X | X | X | X | X | X | V |  | X | V | V | X | X | X | X | X | X |  | V | V | X | V | V | V |  | V | X | X | V | X | V | X | X | X | V | X | X | X |  | X | V | V | X | X | X | X | X | V | X | V | V | V | X | X | V | X | X | X | X | V | V | V | V | V | X | X | V
#FL-230102 | 超粘預塗光膠 |  | V | X | V | X | X | X | V |  | V | X | V | X | X | X | V | V | V | X | V |  | X | V | V | X | X | V | V | V | X |  | V | V | X | V | V | V |  | V | X | X | V | X | V | X | V | V | V | X | X | X |  | X | V | V | X | X | X | X | X | V | X | V | V | V | X | X | V | X | X | X | X | V | V | V | V | V | X | X | V
#FL-170302-03 / #FL-171002 | 預塗單面電暈光膠 | X | X | X | X | X | X | X | V | X | V | X | X | X | X | X | X | X | X | X | X | X | X | X | X | X | X | X | X | X | X | X | X | X | X | V | V | V | X | V | X | X | X | X | X | X | X | X | V | X | X | X | X | X | X | X | X | X | X | X | X | X | X | X | X | X | X | X | X | X | X | X | X | X | O | O | X | V | X | X | X
#FL-091201 | 水性尼龍光膠 | V | V | X | V | X | X | X | V | X | V | X | V | X | X | X | V | V | V | X | V | V | X | V | V | X | X | V | V | V | X | X | X | X | X | V | V | V | V | V | X | X | X | X | V | X | V | X | V | X | X | X | V | X | V | X | X | X | X | X | X | V | X | V | X | V | X | X | V | X | X | X | X | V | V | V | V | V | X | X | X
#FL-170103 | 預塗尼龍光膠 |  | V | X | V | X | X | X | V |  | V | X | V | X | X | X | V | V | V | X | V |  | X | V | V | X | X | V | V | V | X |  | V | X | X | V | V | V |  | V | X | X | X | X | V | X | V | V | V | X | X | X |  | X | V | X | X | X | X | X | X | V | X | V | X | V | X | X | V | X | X | X | X | V | V | V | V | V | X | X | X
#FL-140901 | 水性PET光膠 | V | V | X | V | X | X | X | V | X | V | X | V | X | X | X | V | V | V | X | V | V | X | V | V | X | X | V | V | V | X | X | X | X | X | V | V | V | V | V | X | X | X | X | X | X | V | X | V | X | X | X | V | X | V | X | X | X | X | X | X | V | X | X | X | X | X | X | V | X | X | X | X | V | V | V | V | V | X | X | X
#FL-080502 | 預塗PET光膠 |  | V | X | V | X | X | X | V |  | V | X | V | X | X | X | V | V | V | X | V |  | X | V | V | X | X | V | V | V | X |  | V | X | X | V | V | V |  | V | X | X | X | X | X | X | V | V | V | X | X | X |  | X | V | X | X | X | X | X | X | V | X | X | X | X | X | X | V | X | X | X | X | V | V | V | V | V | X | X | X
#FL-171004-06 | 預塗PET光膠 |  | V | X | V | X | X | X | V |  | V | X | V | X | X | X | X | X | X | X | V |  | X | V | V | X | X | X | X | X | X |  | V | X | X | V | V | V |  | V | X | X | X | X | X | X | X | X | V | X | X | X |  | X | V | X | X | X | X | X | X | V | X | X | X | X | X | X | V | X | X | X | X | V | V | V | V | V | X | X | X
#FL-180501 | 預塗抗靜電光膠 |  |  | X |  | X | V | X | V |  | V | X | V | X | X | X | O | O | O | X |  |  | X |  | O | X | X | O | X | X | X |  |  | X | X | V | V | V |  | V | X | X | V | X | X | V | O | O | V | X | X | X |  | X | O | X | V | X | X | X | X |  | X | V | X | X | X | V | O | X | X | X | X | V | V | V | O | V | V | V | X
#FL-240901 | 水性耐磨光膠 | V | V | X | V | X | X | X | V | X | V | X | V | X | X | X | V | V | V | X | V | V | X | V | V | X | X | V | V | V | X | X | X | X | X | V | V | V | V | V | X | X | V | X | X | X | V | X | V | X | X | X | V | X | V | X | X | X | X | X | X | V | X | V | X | X | X | X | V | X | X | X | X | V | V | V | V | V | X | X | X
#FL-230101 | 預塗耐磨光膠 |  | V | X | V | X | X | X | V |  | V | X | V | X | X | X | V | V | V | X | V |  | X | V | V | X | X | V | V | V | X |  | V | X | X | V | V | V |  | V | X | X | V | X | X | X | V | V | V | X | X | X |  | X | V | X | X | X | X | X | X | V | X | V | X | X | X | X | V | X | X | X | X | V | V | V | V | V | X | X | X
#FL-151001-03 | 預塗普通耐磨啞膠 / （耐磨性能：2磅50次有輕微磨花） |  | V | X | V | X | X | X | V |  | V | X | V | X | X | X | X | X | X | X | V |  | V | V | X | X | X | X | X | X | X |  | V | V | X | V | V | V |  | V | X | X | V | X | V | X | X | X | V | X | X | X |  | V | X | X | X | X | X | X | X | V | X | X | V | V | X | X | X | X | X | V | X | V | V | V | X | V | X | X | V
#FL-200801-08 | 預塗平價高耐磨啞膠 / （耐磨性能：4磅50次無磨花） |  | V | X | V | X | X | X | V |  | V | X | V | X | X | X | X | X | X | X | V |  | V | V | O | X | X | X | X | X | X |  | V | V | X | V | V | V |  | V | X | X | V | X | V | X | X | X | V | X | X | X |  | V | O | X | X | X | X | X | X | V | X | X | V | V | X | X | O | X | X | X | X | V | V | V | O | V | X | X | V
#FL-210501 | 預塗高耐磨啞膠 / （耐磨性能：4磅50次無磨花） |  | V | X | V | X | X | X | V |  | V | X | V | X | X | X | V | V | V | X | V |  | V | V | O | X | X | V | O | O | X |  | V | V | X | V | V | V |  | V | X | X | V | X | V | X | V | V | V | X | X | X |  | V | O | X | X | X | X | X | X | V | X | X | V | V | X | X | O | X | X | X | X | V | V | V | O | V | X | X | V
#FL-210801 | 預塗柔感啞膠 |  |  | X |  | X | X | X | V |  | V | X | V | X | X | X | O | O | O | X |  |  | X |  | O | X | X | O | O | O | X |  |  | V | X | V | V | V |  | V | X | X | X | X | V | X | O | O | V | X | X | X |  | V | O | X | X | X | X | X | X |  | X | X | X | V | X | X | O | X | X | X | X | V | O | V | O | V | X | X | X
#FL-200701 | 透明鐳射菲林 | V | V | X | V | X | X | X | V | X | V | X | V | X | X | X | V | V | V | X | V | V | X | V | V | X | X | V | X | X | X | X | X | X | X | V | V | V | V | V | X | X | V | X | X | X | V | X | V | X | X | X | V | X | V | X | X | X | X | X | X | V | X | V | X | X | X | X | V | X | X | X | X | V | V | V | V | V | X | X | X