## 印刷過水油類
新物料適用性指引書
物料類別(打"V")： 紙張( ) 印刷( V ) 燙金( ) 過膠( ) 絲印( ) 植毛( ) 膠水( ) 其它： ( )
填寫範疇： 1、僅適用「生產物料」：使用在最終成品產品上，是直接出貨予客人的。 2、更新內容，請使用「藍色字體」作填寫。 3、「不適用欄位」，請打“/”即可。 4、本文件填寫字體要求：大小-12號；類型：中文/英文/數字-微軟正黑體。 5、測試與填寫此份報告前，必須充分掌握現用物料/技術的各項應用限制、界面、後加工/適用組合工序、產品/結構、功能(寫字/塗畫/塗色)等。
版次 | 更新內容 | [11 empty] | 生效日期
1 | 由原Word版本《#N-OS-007 廠內水油-應用指引書》轉換為此Excel版本。 | [11 empty] | 2021年08月06日
2 | ①刪除#G9/553光水油、#AW602光水油、#AW628光水油、#AW760光水油、#401彈性光水油、#8122光水油、#6466F3啞水油、#AW567啞水油、#AW1036啞水油、#8150過膠底油、#8502印刷UV底油、#6670印刷UV底油、#UV998印刷UV底油 ②針對咭書產品MAT測試出現紅色條紋，開發耐磨水油：#WP1075光水油、WP1015啞水油，解決紅色條紋問題，縮短水油種類，且提升耐磨 ③HM紅色折盒轉至越南生產，無法使用墨斗啞油，為配合生產，開發# GAD-2065高耐磨啞水油 ④新增去塑光水油GAD-2080光水油、GAD-2060啞水油、GAD-130底油 ⑤為配合白面牛咭轉用LED-UV同墨，開發白面牛咭底油GAD-200 | [11 empty] | 2023年11月15日
A－物料編碼 (工程部 建立) |  |  |  |  | B－物料基本資料 (NTD測試員填寫) | [10 empty] | C－物料應用資料 (NTD測試員填寫) | [96 empty] | D-其它補充資料(可根據不同物料的需求作自行添加)
[16 empty] | 設計限制 | [16 empty] | 適用界面 | [6 empty] | 物料表面適用後加工工序 | [68 empty] | 表面寫字功能 |  | 注意事項、限制的備注與說明 (包括通過特別處理方法將原不可行變為可行)
種類 1 | 材料 2 | 主類別 3~5 | 副類別 6~8 | 流水碼 9~14 | NTD測試單號 | 採購部申請編號 | 物料型號/編號 | 物料名稱 | 物料用途 | 材質 | 厚度 | 尺寸 | 顏色 | 形狀 | 測試員 (中文名) | 用紙尺寸 |  | 點 |  | 線 |  | 間距 |  | 單個圖案的加工面積 |  | 結構應用 | [6 empty] | 1-紙張面 |  |  | 2-印刷油墨面 |  | 3-後加工涂層面 |  | 印刷 | [12 empty] | 燙金 | [12 empty] | 過膠 |  |  |  | 絲印 | [13 empty] | 植毛 | [5 empty] | 啤 | [5 empty] | 手工 | [8 empty] | 其他
[16 empty] | 最小 (mm) | 最大 (mm) | 最小 (mm) | 最大 (mm) | 最小 (mm) | 最大 (mm) | 最小 (mm) | 最大 (mm) | 最小 (mm) | 最大 (mm) | 適用產品 | 單面 | 雙面 | 封面 | 書脊 | 踩坑位 | 內文 | 基材厚度 | 適用 | 不適用 | 適用 | 不適用 | 適用 | 不適用 | 單面印刷 | 雙面印刷 | 連線印刷 | 離線印刷 | 油性油 | 水性油 | UV油 | 掃金粉 | 逆向油 | 冷燙 | 仿皮革 | 凸字粉 | 凸字粉溝閃粉 | 普通燙金 | 鐳射燙金 | 熒光燙金 | 折光紋燙金 | 立体燙金 | 立體燙金擊凸 | 擊凸 | 擊凹 | 立體擊凸 | 深層擊凸 | 超級深層擊凸 | 擊紋 | 熱辣 | 單面過膠 | 雙面過膠 | 即塗型過膠 | 預塗型過膠 | 局部UV | 啞UV | 溝閃粉 | 灑閃粉 | 凸字油 | 有色凸字油 | 磨砂UV | 夜光油墨 | 皺紋UV | LED珍珠 | 巖石UV | 橘皮UV | 遇水變透明 | 色墨 | 普通植毛 | 透明植毛 | 閃粉植毛 | 植毛壓紋 | 熒光毛 | 長毛 | 機啤 | 手啤 | 正啤折 | 反啤折 | 啤切 | 啤半穿 | 壓紋 | 壓竹脊 | 燙鑽 | 粘配件 | 塗膠 | 閘圓角 | 人手掃色邊 | 機掃色邊 | 輥金邊 | 鐳射介紙 | 車線 | 粘接 | 粘透明 可移性貼紙 | 以產品原組合配件筆為準 | 以客戶指定配件筆為準 |  |  | 光澤 | 水油書寫功能
[5 empty] | #VN-OS-080802 | / | #6812 | 印刷光水油 | 常規粉紙面產品過光水油時使用 （不能用於咭書產品，容易出現紅色滲墨問題） | 油類 | / | / | 半透明 | / | 譚偉俊 | / | / | / | / | / | / | / | / | / | / | 咭書 精平裝書 賀咭 紙袋 綜合產品 | V | V | V | V | V | V | 所有厚度 | 吸收性材料(粉紙面：單粉紙/咭、雙粉紙/咭、啞粉紙/咭、粉灰咭) 非吸收性材料(金銀銻紙、燙金面) | / | 普通油墨 大豆油墨 快乾油墨 LED-UV油墨 | / | 燙金面 | / | V | V | V | V | X | V | X | X | X | X | X | X | X | V | V | V | V | V | V | V | V | V | V | X | V | X | X | X | X | X | X | V | V | V | X | X | X | X | X | X | X | X | X | X | V | V | V | V | V | V | V | V | V | V | V | V | V | X | X | X | X | X | X | X | X | V | V | X | V | V | V | / | 1、WVC雙粉咭因紙張吸收性強，過油性光油出現明顯消光問題，經與印刷大貨驗證，過水油才能解決，日後大貨使用WVC雙粉咭需過光油保護，只能選擇光水油； 2、由於水油成膜後與UV油相比其致密性、硬度相對較差(水油耐磨性：100、UV耐磨性400)。若水油表面遇到尖硬物質刮碰，在外露產品如(盒包紙、咭書封面)的深色位(如黑色、深藍等)極容易表面留有刮痕，故需在生產工序上作改善，有手工部分加鋪台布；包裝方式上需作改良(如用紙包好固定裝箱走貨)等； 3、水油容易受水分影響導致翻粘，為避免生產過程遇高溫令紙張內水分揮發從而導致水油翻粘，後工序生產時需嚴格控制紙張濕度≦14°； 4、粉紙類(單粉紙/咭、雙粉紙/咭、啞粉紙/咭)雙面過水油的人手pad頭產品，因膠水水分、烘爐溫度，容易導致水油翻粘，脊位需偷位15mm； 5、粉紙面過水油後做封面沖型狀,容易出現批口,需出樣給客人確認； 6、局部過水油時，只能使用界膠布方式印刷，不能用樹酯版。因為用樹酯版印水油容易出現邊緣位有白痕效果、鬼影等品質問題； 7、啞水油，啞度越低，需添加的啞粉啞粉越多，而啞粉顆粒高度比水油膜高，受壓力、磨擦時，會將表面磨平，形成“鏡化反應”，該位置變亮和甩粉； | 55~65 | 水油書寫功能表 (表示可以寫字，但不能擦掉；表示有斷線或慢乾問題；表示不能寫字；O表示寫字后可以擦掉重新寫；表示有難干問題)
[5 empty] | #OS-231001 | / | #WB1075 | 印刷光水油 | 常規粉紙面產品過光水油時使用 | 油類 | / | / | 半透明 | / | 譚偉俊 | / | / | / | / | / | / | / | / | / | / | 咭書 精平裝書 賀咭 紙袋 綜合產品 | V | V | V | V | V | V | 所有厚度 | 吸收性材料(粉紙面：單粉紙/咭、雙粉紙/咭、啞粉紙/咭、粉灰咭) 非吸收性材料(金銀銻紙、燙金面) | / | 普通油墨 大豆油墨 快乾油墨 LED-UV油墨 | / | 燙金面 | / | V | V | V | V | X | V | X | X | X | X | X | X | X | V | V | V | V | V | V | V | V | V | V | X | V | X | X | X | X | X | X | V | V | V | V | V | X | V | V | X | V | X | X | X | V | V | V | V | V | V | V | V | V | V | V | V | V | X | X | X | X | X | X | X | X | V | V | X | V | V | V |  |  | 55~65
[5 empty] | #UV-OS-131101 | / | #G9/553 | 印刷光水油 | 常規粉紙面產品過光水油時使用 | 油類 | / | / | 半透明 | / | 譚偉俊 | / | / | / | / | / | / | / | / | / | / | 咭書 精平裝書 賀咭 紙袋 綜合產品 | V | V | V | V | V | V | 所有厚度 | 吸收性材料(粉紙面：單粉紙/咭、雙粉紙/咭、啞粉紙/咭、粉灰咭) 非吸收性材料(金銀銻紙、燙金面) | / | 普通油墨 大豆油墨 快乾油墨 半UV油墨 UV油墨 HUV油墨 LED-UV油墨 | / | 燙金面 | / | V | V | V | V | X | V | X | X | X | X | X | X | X | V | V | V | V | V | V | V | V | V | V | X | V | X | X | X | X | X | X | V | V | V | X | X | X | X | X | X | X | X | X | X | V | V | V | V | V | V | V | V | V | V | V | V | V | X | X | X | X | X | X | X | X | V | V | X | V | V | V | / |  | 55~65
[5 empty] | #VN-OS-200501 | / | #AW602 | 印刷光水油 | 耐磨光水油 產品容易磨花或客人對耐磨要求高的產品使用 | 油類 | / | / | 半透明 | / | 譚偉俊 | / | / | / | / | / | / | / | / | / | / | 咭書 精平裝書 賀咭 紙袋 綜合產品 | V | V | V | V | V | V | 所有厚度 | 吸收性材料(粉紙面：單粉紙/咭、雙粉紙/咭、啞粉紙/咭、粉灰咭) 非吸收性材料(金銀銻紙、燙金面) | / | 普通油墨 大豆油墨 快乾油墨 半UV油墨 UV油墨 HUV油墨 LED-UV油墨 | / | 燙金面 | / | V | V | V | V | X | V | X | X | X | X | X | X | X | V | V | V | V | V | V | V | V | V | V | X | V | X | X | X | X | X | X | V | V | V | X | X | X | X | X | X | X | X | X | X | V | V | V | V | V | V | V | V | V | V | V | V | V | X | X | X | X | X | X | X | X | V | V | X | V | V | V | / |  | 55~65
[5 empty] | #VN-OS-150501 | / | #901A | 印刷光水油 | 絲印局光UV專用光水油 | 油類 | / | / | 半透明 | / | 譚偉俊 | / | / | / | / | / | / | / | / | / | / | 咭書 精平裝書 賀咭 紙袋 綜合產品 | V | V | V | V | V | V | 所有厚度 | 吸收性材料(粉紙面：單粉紙/咭、雙粉紙/咭、啞粉紙/咭、粉灰咭) 非吸收性材料(金銀銻紙、燙金面) | / | 普通油墨 大豆油墨 快乾油墨 LED-UV油墨 | / | 燙金面 | / | V | V | V | V | X | V | X | X | X | X | X | X | X | V | V | V | V | V | V | V | V | V | V | X | V | X | X | X | X | X | V | V | V | V | V | V | V | V | V | V | V | X | X | X | V | V | V | V | V | V | V | V | V | V | V | V | V | X | X | X | X | X | X | X | X | V | V | X | V | V | V | 如客人有需求，需於生產工程單上注明，並For Job訂購 |  | 55~65
[5 empty] | #VN-OS-160401 | / | #AW628 | 印刷光水油 | 印刷敏感油墨防變色使用 | 油類 | / | / | 半透明 | / | 譚偉俊 | / | / | / | / | / | / | / | / | / | / | 咭書 精平裝書 賀咭 紙袋 綜合產品 | V | V | V | V | V | V | 所有厚度 | 吸收性材料(粉紙面：單粉紙/咭、雙粉紙/咭、啞粉紙/咭、粉灰咭) 非吸收性材料(金銀銻紙、燙金面) | / | 普通油墨 大豆油墨 快乾油墨 半UV油墨 UV油墨 HUV油墨 LED-UV油墨 | / | 燙金面 | / | V | V | V | V | X | V | X | X | X | X | X | X | X | V | V | V | V | V | V | V | V | V | V | X | V | X | X | X | X | X | X | V | V | V | X | X | X | X | X | X | X | X | X | X | V | V | V | V | V | V | V | V | V | V | V | V | V | X | X | X | X | X | X | X | X | V | V | X | V | V | V | 對於無粉紙類用敏感油墨，為避免紙張彎翹問題，建議使用厚磅數紙張(如≧170gsm/m2) |  | 55~65
[5 empty] | #VN-OS-171103 | / | #AW760 | 印刷光水油 | 耐高溫光水油 | 油類 | / | / | 半透明 | / | 譚偉俊 | / | / | / | / | / | / | / | / | / | / | 咭書 精平裝書 賀咭 紙袋 綜合產品 | V | V | V | V | V | V | 所有厚度 | 吸收性材料(粉紙面：單粉紙/咭、雙粉紙/咭、啞粉紙/咭、粉灰咭) 非吸收性材料(金銀銻紙、燙金面) | / | 普通油墨 大豆油墨 快乾油墨 半UV油墨 UV油墨 HUV油墨 LED-UV油墨 | / | 燙金面 | / | V | V | V | V | X | V | X | X | X | X | X | X | X | V | V | V | V | V | V | V | V | V | V | X | V | X | X | X | X | X | X | V | V | V | X | X | X | X | X | X | X | X | X | X | V | V | V | V | V | V | V | V | V | V | V | V | V | X | X | X | X | X | X | X | X | V | V | X | V | V | V | 如客人有需求，需於生產工程單上注明，並For Job訂購 |  | 55~65
[5 empty] | #VN-OS-130603 | / | #401 | 印刷彈性光水油 | 水油紙袋防爆色使用 | 油類 | / | / | 半透明 | / | 譚偉俊 | / | / | / | / | / | / | / | / | / | / | 紙袋 | V | V | V | V | V | V | 所有厚度 | 吸收性材料(單粉紙) | / | 普通油墨 | / |  | / | V | V | V | V | X | V | X | X | X | X | X | X | X | V | V | V | V | V | V | V | V | V | V | X | V | X | X | X | X | X | X | V | V | V | X | X | X | X | X | X | X | X | X | X | V | V | V | V | V | V | V | V | V | V | V | V | V | X | X | X | X | X | X | X | X | V | V | X | V | V | V | 專用於紙袋防爆色，客服需於生產工程單上注明 |  | 55~60
[5 empty] | #VN-OS-091001 | / | #8122 | 印刷彈性光水油 | 印刷時深印刷防龜裂現象使用，添加量為20~25% | 油類 | / | / | 半透明 | / | 譚偉俊 | / | / | / | / | / | / | / | / | / | / | 咭書 精平裝書 賀咭 紙袋 綜合產品 | V | V | V | V | V | V | 所有厚度 | 吸收性材料(粉紙面：單粉紙/咭、雙粉紙/咭、啞粉紙/咭、粉灰咭) | / | 普通油墨 大豆油墨 快乾油墨 | / | 燙金面 | / | V | V | V | V | X | V | X | X | X | X | X | X | X | V | V | V | V | V | V | V | V | V | V | X | V | X | X | X | X | X | X | V | V | V | X | X | X | X | X | X | X | X | X | X | V | V | V | V | V | V | V | V | V | V | V | V | V | X | X | X | X | X | X | X | X | V | V | X | V | V | V | / |  | 55~60
[5 empty] | #VN-OS-180501 | / | #YTS678 | 印刷光水油 | 白面牛咭M1F125、SKF125白面牛咭防彎翹使用 | 油類 | / | / | 半透明 | / | 譚偉俊 | / | / | / | / | / | / | / | / | / | / | 紙袋 | V | V | V | V | V | V | 所有厚度 | 吸收性材料(白面牛咭M1F125、SKF125) | / | 普通油墨 快乾油墨 | / |  | / | V | V | V | V | X | V | X | X | X | X | X | X | X | X | X | X | X | X | X | X | X | X | X | X | X | X | X | X | X | X | X | X | X | X | X | X | X | X | X | X | X | X | X | X | X | X | X | X | X | X | X | X | X | X | X | X | X | X | X | X | X | X | X | X | X | X | X | X | X | X | X | / |  | 55~60
[5 empty] | #OS-230602 | / | #GAD-200 | 印刷光水油 | 白面牛咭M1F125、SKF125白面牛咭防彎翹使用 | 油類 | / | / | 半透明 | / | 譚偉俊 | / | / | / | / | / | / | / | / | / | / | 紙袋 | V | V | V | V | V | V | 所有厚度 | 吸收性材料(白面牛咭M1F125、SKF125) | / | 普通油墨 快乾油墨 | / |  | / | V | V | V | V | X | V | X | X | X | X | X | X | X | X | X | X | X | X | X | X | X | X | X | X | X | X | X | X | X | X | X | X | X | X | X | X | X | X | X | X | X | X | X | X | X | X | X | X | X | X | X | X | X | X | X | X | X | X | X | X | X | X | X | X | X | X | X | X | X | X | X | /
[5 empty] | #VN-OS-080804 | / | #G9/510-01 | 印刷光水油 | 低滑度要求(如LDP-保劑丸) | 油類 | / | / | 半透明 | / | 譚偉俊 | / | / | / | / | / | / | / | / | / | / | LDP-保劑丸 | V | V | V | V | V | V | 所有厚度 | 吸收性材料(粉紙面：單粉紙/咭、雙粉紙/咭、啞粉紙/咭、粉灰咭) | / | 普通油墨 | / |  | / | V | V | V | V | X | V | X | X | X | X | X | X | X | V | V | V | V | V | V | V | V | V | V | X | V | X | X | X | X | X | X | V | V | V | V | V | V | V | V | V | V | X | X | X | V | V | V | V | V | V | V | V | V | V | V | V | V | X | X | X | X | X | X | X | X | V | V | X | V | V | V | / |  | 50~55
[5 empty] | #VN-OS-091201 | / | #6466F3 | 印刷啞水油 | 常規粉紙面產品過啞水油時使用 | 油類 | / | / | 半透明 | / | 譚偉俊 | / | / | / | / | / | / | / | / | / | / | 咭書 精平裝書 賀咭 紙袋 綜合產品 | V | V | V | V | V | V | 所有厚度 | 吸收性材料(粉紙面：單粉紙/咭、雙粉紙/咭、啞粉紙/咭、粉灰咭) 非吸收性材料(金銀銻紙、燙金面) | / | 普通油墨 大豆油墨 快乾油墨 半UV油墨 UV油墨 HUV油墨 LED-UV油墨 | / | 燙金面 | / | V | V | V | V | X | V | X | X | X | X | X | X | X | V | V | V | V | V | V | V | V | V | V | X | V | X | X | X | X | X | V | V | V | V | X | X | X | X | X | X | X | X | X | X | V | V | V | V | V | V | V | V | V | V | V | V | V | X | X | X | X | X | X | X | X | V | V | X | V | V | V | / |  | 20~26
[5 empty] | #VN-OS-160402 | / | #AW3301 | 印刷啞水油 | 常規粉紙面產品過光水油時使用 （不能用於咭書產品，容易出現紅色滲墨問題） | 油類 | / | / | 半透明 | / | 譚偉俊 | / | / | / | / | / | / | / | / | / | / | 咭書 精平裝書 賀咭 紙袋 綜合產品 | V | V | V | V | V | V | 所有厚度 | 吸收性材料(粉紙面：單粉紙/咭、雙粉紙/咭、啞粉紙/咭、粉灰咭) 非吸收性材料(金銀銻紙、燙金面) | / | 普通油墨 大豆油墨 快乾油墨 LED-UV油墨 | / | 燙金面 | / | V | V | V | V | X | V | X | X | X | X | X | X | X | V | V | V | V | V | V | V | V | V | V | X | V | X | X | X | X | X | V | V | V | V | V | V | V | V | V | V | V | X | X | X | V | V | V | V | V | V | V | V | V | V | V | V | V | X | X | X | X | X | X | X | X | V | V | X | V | V | V | / |  | 20~26
[5 empty] | #OS-231001 | / | #WB1015 | 印刷啞水油 | 常規粉紙面產品過啞水油時使用 | 油類 | / | / | 半透明 | / | 譚偉俊 | / | / | / | / | / | / | / | / | / | / | 咭書 精平裝書 賀咭 紙袋 綜合產品 | V | V | V | V | V | V | 所有厚度 | 吸收性材料(粉紙面：單粉紙/咭、雙粉紙/咭、啞粉紙/咭、粉灰咭) 非吸收性材料(金銀銻紙、燙金面) | / | 普通油墨 大豆油墨 快乾油墨 LED-UV油墨 | / | 燙金面 | / | V | V | V | V | X | V | X | X | X | X | X | X | X | V | V | V | V | V | V | V | V | V | V | X | V | X | X | X | X | X | V | V | V | V | V | V | V | V | V | V | V | X | X | X | V | V | V | V | V | V | V | V | V | V | V | V | V | X | X | X | X | X | X | X | X | V | V | X | V | V | V | / |  | 20~26
[5 empty] | #VN-OS-160701 | / | #AW567 | 印刷啞水油 | 印刷敏感油墨防變色使用 | 油類 | / | / | 半透明 | / | 譚偉俊 | / | / | / | / | / | / | / | / | / | / | 咭書 精平裝書 賀咭 紙袋 綜合產品 | V | V | V | V | V | V | 所有厚度 | 吸收性材料(粉紙面：單粉紙/咭、雙粉紙/咭、啞粉紙/咭、粉灰咭) 非吸收性材料(金銀銻紙、燙金面) | / | 普通油墨 大豆油墨 快乾油墨 半UV油墨 UV油墨 HUV油墨 LED-UV油墨 | / | 燙金面 | / | V | V | V | V | X | V | X | X | X | X | X | X | X | V | V | V | V | V | V | V | V | V | V | X | V | X | X | X | X | X | V | V | V | V | X | X | X | X | X | X | X | X | X | X | V | V | V | V | V | V | V | V | V | V | V | V | V | X | X | X | X | X | X | X | X | V | V | X | V | V | V | 對於無粉紙類用敏感油墨，為避免紙張彎翹問題，建議使用厚磅數紙張(如≧170gsm/m2) |  | 20~26
[5 empty] | #VN-OS-180201 | / | #AW1036 | 印刷啞水油 | 耐高溫啞水油 | 油類 | / | / | 半透明 | / | 譚偉俊 | / | / | / | / | / | / | / | / | / | / | 咭書 精平裝書 賀咭 紙袋 綜合產品 | V | V | V | V | V | V | 所有厚度 | 吸收性材料(粉紙面：單粉紙/咭、雙粉紙/咭、啞粉紙/咭、粉灰咭) 非吸收性材料(金銀銻紙、燙金面) | / | 普通油墨 大豆油墨 快乾油墨 半UV油墨 UV油墨 HUV油墨 LED-UV油墨 | / | 燙金面 | / | V | V | V | V | X | V | X | X | X | X | X | X | X | V | V | V | V | V | V | V | V | V | V | X | V | X | X | X | X | X | V | V | V | V | X | X | X | X | X | X | X | X | X | X | V | V | V | V | V | V | V | V | V | V | V | V | V | X | X | X | X | X | X | X | X | V | V | X | V | V | V | 如客人有需求，需於生產工程單上注明，並For Job訂購 |  | 20~26
[5 empty] | # OS-230701 |  | # GAD-2065 | 印刷啞水油 | HM紅色折盒專用 | 油類 | / | / | 半透明 | / | 譚偉俊 | / | / | / | / | / | / | / | / | / | / | HM紅色折盒 | V | V | V | V | V | V | 所有厚度 | HM紅色折盒專用 | / | LED-UV油墨 | / | / | / | V | V | V | V | X | V | X | X | X | X | X | X | X | V | V | V | V | V | V | V | V | V | V | X | V | X | X | X | X | X | V | V | V | V | V | V | V | V | V | V | V | X | X | X | V | V | V | V | V | V | V | V | V | V | V | V | V | X | X | X | X | X | X | X | X | V | V | X | V | V | V | / |  | 20~26
[5 empty] | #VN-OS-091201 | / | #6466F2 | 印刷啞水油 | 低啞度水油 | 油類 | / | / | 半透明 | / | 譚偉俊 | / | / | / | / | / | / | / | / | / | / | 咭書 精平裝書 賀咭 紙袋 綜合產品 | V | V | V | V | V | V | 所有厚度 | 吸收性材料(粉紙面：單粉紙/咭、雙粉紙/咭、啞粉紙/咭、粉灰咭) 非吸收性材料(金銀銻紙、燙金面) | / | 普通油墨 大豆油墨 快乾油墨 LED-UV油墨 | / | 燙金面 | / | V | V | V | V | X | V | X | X | X | X | X | X | X | V | V | V | V | V | V | V | V | V | V | X | V | X | X | X | X | X | V | V | V | V | V | V | V | V | V | V | V | X | X | X | V | V | V | V | V | V | V | V | V | V | V | V | V | X | X | X | X | X | X | X | X | V | V | X | V | V | V | 低啞度水油 (啞試比較特殊，如客人有需求，客服需於生產工程單上注明，並For Job訂購) |  | 15~20
[5 empty] | #VN-OS-091201 | / | #6466F1 | 印刷啞水油 | 低啞度水油 | 油類 | / | / | 半透明 | / | 譚偉俊 | / | / | / | / | / | / | / | / | / | / | 咭書 精平裝書 賀咭 紙袋 綜合產品 | V | V | V | V | V | V | 所有厚度 | 吸收性材料(粉紙面：單粉紙/咭、雙粉紙/咭、啞粉紙/咭、粉灰咭) 非吸收性材料(金銀銻紙、燙金面) | / | 普通油墨 大豆油墨 快乾油墨 LED-UV油墨 | / | 燙金面 | / | V | V | V | V | X | V | X | X | X | X | X | X | X | V | V | V | V | V | V | V | V | V | V | X | V | X | X | X | X | X | V | V | V | V | V | V | V | V | V | V | V | X | X | X | V | V | V | V | V | V | V | V | V | V | V | V | V | X | X | X | X | X | X | X | X | V | V | X | V | V | V | 低啞度水油 (啞試比較特殊，如客人有需求，客服需於生產工程單上注明，並For Job訂購) |  | 10~15
[5 empty] | #VN-OS-091201 | / | #6466Ft | 印刷啞水油 | 低啞度水油 | 油類 | / | / | 半透明 | / | 譚偉俊 | / | / | / | / | / | / | / | / | / | / | 咭書 精平裝書 賀咭 紙袋 綜合產品 | V | V | V | V | V | V | 所有厚度 | 吸收性材料(粉紙面：單粉紙/咭、雙粉紙/咭、啞粉紙/咭、粉灰咭) 非吸收性材料(金銀銻紙、燙金面) | / | 普通油墨 大豆油墨 快乾油墨 LED-UV油墨 | / | 燙金面 | / | V | V | V | V | X | V | X | X | X | X | X | X | X | V | V | V | V | V | V | V | V | V | V | X | V | X | X | X | X | X | V | V | V | V | V | V | V | V | V | V | V | X | X | X | V | V | V | V | V | V | V | V | V | V | V | V | V | X | X | X | X | X | X | X | X | V | V | X | V | V | V | 低啞度水油 (啞試比較特殊，如客人有需求，客服需於生產工程單上注明，並For Job訂購) |  | <5
[5 empty] | #VN-OS-120401 | / | #3440 | 印刷啞水油 | HM粉面專用啞水油 | 油類 | / | / | 半透明 | / | 譚偉俊 | / | / | / | / | / | / | / | / | / | / | 賀咭 | V | V | V | V | V | V | 所有厚度 | 吸收性材料(粉紙面：單粉紙/咭、雙粉紙/咭、啞粉紙/咭、粉灰咭) 非吸收性材料(燙金面) | / | 普通油墨 大豆油墨 快乾油墨 LED-UV油墨 | / | 燙金面 | / | V | V | V | V | X | V | X | V | X | X | X | X | X | V | V | V | V | V | V | V | V | V | V | X | V | X | X | X | X | X | V | V | V | V | V | V | V | V | V | V | V | X | X | X | V | V | V | V | V | V | V | V | V | V | V | V | V | X | X | X | X | X | X | X | X | V | V | X | V | V | V | / |  | 20~26
[5 empty] | #VN-OS-170201 | / | #YTS004-1 | 印刷半光啞水油 | ≧100gsm/m2無粉紙類(書紙、無粉咭、牛皮紙、花紙、布紋紙) | 油類 | / | / | 半透明 | / | 譚偉俊 | / | / | / | / | / | / | / | / | / | / | 咭書 精平裝書 賀咭 紙袋 綜合產品 | V | V | V | V | V | V | ≧100gsm/m2 | ≧100gsm/m2無粉紙類(書紙、無粉咭、牛皮紙、花紙、布紋紙) 非吸收性材料(燙金面) | / | 普通油墨 大豆油墨 快乾油墨 LED-UV油墨 | / | 燙金面 | / | V | V | V | V | X | V | X | V | X | X | X | X | X | V | V | V | V | V | V | V | V | V | V | X | V | X | X | X | X | X | V | V | V | V | V | V | V | V | V | V | V | X | X | X | V | V | V | V | V | V | V | V | V | V | V | V | V | X | X | X | X | X | X | X | X | V | V | X | V | V | V | 1、≧100g/m2無粉紙類(書紙、牛皮紙、花紙、布紋紙等)防彎翹 2、長纖漂白牛皮紙防甩色使用 3、無粉咭於燙金類賀咭產品用，提升中大面積燙金生產效率中面積>100x100mm? 402x272mm 大面積>402x272mm?402x576mm 4、無粉咭燙金后印刷產品專用,提升燙金附著力 |  | 無粉面無法分光/啞
[5 empty] | #VN-OS-191201 | / | #AW633 | 印刷半光啞水油 | ≧100gsm/m2無粉紙類(書紙、無粉咭、牛皮紙、花紙、布紋紙) | 油類 | / | / | 半透明 | / | 譚偉俊 | / | / | / | / | / | / | / | / | / | / | 咭書 精平裝書 賀咭 紙袋 綜合產品 | V | V | V | V | V | V | ≧100gsm/m2 | ≧100gsm/m2無粉紙類(書紙、無粉咭、牛皮紙、花紙、布紋紙) 非吸收性材料(燙金面) | / | 普通油墨 大豆油墨 快乾油墨 LED-UV油墨 | / | 燙金面 | / | V | V | V | V | X | V | X | V | X | X | X | X | X | V | V | V | V | V | V | V | V | V | V | X | V | X | X | X | X | X | V | V | V | V | X | X | X | X | X | X | X | X | X | X | V | V | V | V | V | V | V | V | V | V | V | V | V | X | X | X | X | X | X | X | X | V | V | X | V | V | V | 1、≧100g/m2無粉紙類(書紙、牛皮紙、花紙、布紋紙等)防彎翹 2、長纖漂白牛皮紙防甩色使用 3、無粉咭於燙金類賀咭產品用，提升中大面積燙金生產效率中面積>100x100mm? 402x272mm 大面積>402x272mm?402x576mm 4、無粉咭燙金后印刷產品專用,提升燙金附著力 |  | 無粉面無法分光/啞
[5 empty] | #VN-OS-170501 | / | #YTS530 | 印刷半光啞水油 | ≧100gsm/m2無粉紙類(書紙、無粉咭、牛皮紙、花紙、布紋紙)掃金粉專用 | 油類 | / | / | 半透明 | / | 譚偉俊 | / | / | / | / | / | / | / | / | / | / | 賀咭 紙袋 | V | V | V | V | V | V | ≧100gsm/m2 | ≧100gsm/m2無粉紙類(書紙、無粉咭、牛皮紙、花紙、布紋紙) 非吸收性材料(燙金面) | / | 普通油墨 大豆油墨 快乾油墨 LED-UV油墨 | / | 燙金面 | / | V | V | V | V | X | V | X | V | X | X | X | X | X | V | V | V | V | V | V | V | V | V | V | X | V | X | X | X | X | X | V | V | V | V | V | V | V | V | V | V | V | X | X | X | V | V | V | V | V | V | V | V | V | V | V | V | V | X | X | X | X | X | X | X | X | V | V | X | V | V | V |  |  | 無粉面無法分光/啞
[5 empty] | #VN-OS-140801 | / | #8150 | 印刷過膠底油 | 抗靜電預塗膜,若過膠前需過油,則選用#8150 | 油類 | / | / | 半透明 | / | 譚偉俊 | / | / | / | / | / | / | / | / | / | / | 咭書 精平裝書 賀咭 紙袋 綜合產品 | V | V | V | V | V | V | 所有厚度 | 單粉紙/咭 | / | 普通油墨 大豆油墨 快乾油墨 | / | 燙金面 | / | V | V | V | V | X | V | X | X | X | X | X | X | X | X | X | X | X | X | X | X | X | X | X | X | X | X | X | X | X | X | X | X | X | X | X | X | X | X | X | X | X | X | X | X | X | X | X | X | X | X | X | X | X | X | X | X | X | X | X | X | X | X | X | X | X | X | X | X | X | X | X | 此為過膠底油，只適用於過膠加工，其他二次加工(如燙金、絲印)沒有測試確認，若需使用，需與NTD相應加工負責同事確認後方可使用 |  | 過膠底油，不分光/啞
[5 empty] | #UV-OS-090501 | / | #8502 | 印刷UV底油 | UV油上光前打底用 | 油類 | / | / | 半透明 | / | 譚偉俊 | / | / | / | / | / | / | / | / | / | / | 咭書 精平裝書 賀咭 紙袋 綜合產品 | V | V | V | V | V | V | 所有厚度 | 單粉紙/咭 | / | 普通油墨 大豆油墨 快乾油墨 | / | 燙金面 | / | V | V | V | V | X | V | X | X | X | X | X | X | X | X | X | X | X | X | X | X | X | X | X | X | X | X | X | X | X | X | X | X | X | X | X | X | X | X | X | X | X | X | X | X | X | X | X | X | X | X | X | X | X | X | X | X | X | X | X | X | X | X | X | X | X | X | X | X | X | X | X | 此為UV底油，只適用於過UV加工，其他二次加工(如燙金、絲印)沒有測試確認，若需使用，需與NTD相應加工負責同事確認後方可使用 |  | UV底油，不分光/啞
[5 empty] | #VN-OS-150502 | / | #6670 | 印刷UV底油 | UV油上光前打底用 | 油類 | / | / | 半透明 | / | 譚偉俊 | / | / | / | / | / | / | / | / | / | / | 咭書 精平裝書 賀咭 紙袋 綜合產品 | V | V | V | V | V | V | 所有厚度 | 單粉紙/咭 | / | 普通油墨 大豆油墨 快乾油墨 | / | 燙金面 | / | V | V | V | V | X | V | X | X | X | X | X | X | X | X | X | X | X | X | X | X | X | X | X | X | X | X | X | X | X | X | X | X | X | X | X | X | X | X | X | X | X | X | X | X | X | X | X | X | X | X | X | X | X | X | X | X | X | X | X | X | X | X | X | X | X | X | X | X | X | X | X | 此為UV底油，只適用於過UV加工，其他二次加工(如燙金、絲印)沒有測試確認，若需使用，需與NTD相應加工負責同事確認後方可使用 |  | UV底油，不分光/啞
[5 empty] | #VN-OS-191101 | / | #9502 | 印刷UV底油 | UV油上光前打底用 | 油類 | / | / | 半透明 | / | 譚偉俊 | / | / | / | / | / | / | / | / | / | / | 咭書 精平裝書 賀咭 紙袋 綜合產品 | V | V | V | V | V | V | 所有厚度 | 吸收性材料(粉紙面：單粉紙/咭、雙粉紙/咭、啞粉紙/咭、粉灰咭) | / | 普通油墨 大豆油墨 快乾油墨 | / | / | / | V | V | V | V | X | V | X | X | X | X | X | X | X | X | X | X | X | X | X | X | X | X | X | X | X | X | X | X | X | X | X | X | X | X | X | X | X | X | X | X | X | X | X | X | X | X | X | X | X | X | X | X | X | X | X | X | X | X | X | X | X | X | X | X | X | X | X | X | X | X | X | 此為UV底油，只適用於過UV加工，其他二次加工(如燙金、絲印)沒有測試確認，若需使用，需與NTD相應加工負責同事確認後方可使用 |  | UV底油，不分光/啞
[5 empty] | #CS200901 | / | #GT601 | 印刷UV底油 | UV油上光前打底用（燙金面過UV專用） | 油類 | / | / | 半透明 | / | 譚偉俊 | / | / | / | / | / | / | / | / | / | / | 咭書 精平裝書 賀咭 紙袋 綜合產品 | V | V | V | V | V | V | 所有厚度 | 燙金面 | / | 普通油墨 大豆油墨 快乾油墨 | / | 燙金面 | / | V | V | V | V | X | V | X | X | X | X | X | X | X | X | X | X | X | X | X | X | X | X | X | X | X | X | X | X | X | X | X | X | X | X | X | X | X | X | X | X | X | X | X | X | X | X | X | X | X | X | X | X | X | X | X | X | X | X | X | X | X | X | X | X | X | X | X | X | X | X | X | 此為UV底油，只適用於過UV加工，其他二次加工(如燙金、絲印)沒有測試確認，若需使用，需與NTD相應加工負責同事確認後方可使用 |  | UV底油，不分光/啞
[5 empty] | #VN-OS-180702 | / | #6216 | 印刷過膠底油 | 過膠產品，連線上光保護，防蹭花(如：掃金粉、金屬油墨印刷後過膠) | 油類 | / | / | 半透明 | / | 譚偉俊 | / | / | / | / | / | / | / | / | / | / | 咭書 精平裝書 賀咭 紙袋 綜合產品 | V | V | V | V | V | V | 所有厚度 | 單粉紙/咭 | / | 普通油墨 大豆油墨 快乾油墨 | / | 燙金面 | / | V | V | V | V | X | V | X | X | X | X | X | X | X | X | X | X | X | X | X | X | X | X | X | X | X | X | X | X | X | X | X | X | X | X | X | X | X | X | X | X | X | X | X | X | X | X | X | X | X | X | X | X | X | X | X | X | X | X | X | X | X | X | X | X | X | X | X | X | X | X | X | 此為過膠底油，只適用於過膠加工，其他二次加工(如燙金、絲印)沒有測試確認，若需使用，需與NTD相應加工負責同事確認後方可使用 |  | UV底油，不分光/啞
[5 empty] | #CS-160601 | / | #UV998 | 印刷UV底油 | UV油上光前打底用，防爆色 | 油類 | / | / | 半透明 | / | 譚偉俊 | / | / | / | / | / | / | / | / | / | / | 咭書 精平裝書 賀咭 紙袋 綜合產品 | V | V | V | V | V | V | 所有厚度 | 單粉紙/咭 | / | 普通油墨 大豆油墨 快乾油墨 | / | 燙金面 | / | V | V | V | V | X | V | X | X | X | X | X | X | X | X | X | X | X | X | X | X | X | X | X | X | X | X | X | X | X | X | X | X | X | X | X | X | X | X | X | X | X | X | X | X | X | X | X | X | X | X | X | X | X | X | X | X | X | X | X | X | X | X | X | X | X | X | X | X | X | X | X | 此為UV底油，只適用於過UV加工，其他二次加工(如燙金、絲印)沒有測試確認，若需使用，需與NTD相應加工負責同事確認後方可使用 |  | UV底油，不分光/啞
[5 empty] | #VN-OS-160601 | / | #833L | 印刷吸塑油 | 吸塑產品 | 油類 | / | / | 半透明 | / | 譚偉俊 | / | / | / | / | / | / | / | / | / | / | 咭書 精平裝書 賀咭 紙袋 綜合產品 | V | V | V | V | V | V | 所有厚度 | 符合MTS熱辣吸塑要求關健參數的紙張 | / | LED-UV油墨 | / | / | / | V | V | V | V | X | V | X | X | X | X | X | X | X | X | X | X | X | X | X | X | X | X | X | X | X | X | X | X | X | X | X | X | X | X | X | X | X | X | X | X | X | X | X | X | X | X | X | X | X | X | X | X | X | X | X | X | X | X | X | X | X | X | X | X | X | X | X | X | X | X | X | 此為過膠底油，只適用於過膠加工，其他二次加工(如燙金、絲印)沒有測試確認，若需使用，需與NTD相應加工負責同事確認後方可使用 |  | UV底油，不分光/啞
[5 empty] | #VN-OS-190501 | / | #WB1055 | 印刷吸塑油 | 開窗覆膜類產品(如金莎、中華煙盒等) | 油類 | / | / | 半透明 | / | 譚偉俊 | / | / | / | / | / | / | / | / | / | / | 開窗覆膜類產品 | V | X | V | X | X | X | / | 單粉咭、銀銻紙 | / | AP油墨 | / | / | / | X | X | X | X | X |  | X | X | X | X | X | X | X | X | X | X | X | X | X | X | X | X | X | X | X | X | X | X | X | X | X | X | X | X | X | X | X | X | X | X | X | X | X | X | X | X | X | X | X | X | X | X | X | X | X | X | X | X | X | X | X | X | X | X | X | X | X | X | X | X | X | 此為過膠底油，只適用於過膠加工，其他二次加工(如燙金、絲印)沒有測試確認，若需使用，需與NTD相應加工負責同事確認後方可使用 |  | 過膠底油，不分光/啞
[5 empty] | #CS-210402 | / | #GAD-2080 | 去塑光水油 | 代替過光膠 | 油類 | / | / | 半透明 | / | 孫小玉 | / | / | / | / | / | / | / | / | / | / | 平裝書 騎釘書 天地盒 折盒 紙袋 精裝書封面 | V | V | V | V | V | V | / | 單粉咭/紙 | / | LED-UV油墨 | / | / | / | V | V | V | V | X | X | X | X | X | X | X | X | X | V | V | V | V | V | V | V | V | V | V | X | V | X | X | X | X | X | V | V | V | V | V | V | V | V | V | V | V | V | X | V | V | V | V | V | V | V | V | V | V | V | V | V | V | X | X | X | X | V | X | X | X | V | V | X | V | V | V | 注意事項： 1.針對精裝書封面“角位” 有裂漏白的情況，如火線位、脊位兩個折橫折加堅折部位的點，需事先出色稿樣給客人確認效果 2.此物料需跟單訂購 3.用量公式 訂購量＝印刷過油面積Ï印刷石數Ï0.004kg/m2+20kg最低上機量 |  | 50~60
[5 empty] | #CS-211202 | / | #GAD-2060 | 去塑啞水油 | 代替過啞膠 | 油類 | / | / | 半透明 | / | 孫小玉 | / | / | / | / | / | / | / | / | / | / | 平裝書 騎釘書 天地盒 折盒 紙袋 精裝書封面 | V | V | V | V | V | V | / | 單粉咭/紙 | / | LED-UV油墨 | / | / | / | V | V | V | V | X | X | X | X | X | X | X | X | X | V | V | V | V | V | V | V | V | V | V | X | V | X | X | X | X | X | V | V | V | V | V | V | V | V | V | V | V | V | X | V | V | V | V | V | V | V | V | V | V | V | V | V | V | X | X | X | X | V | X | X | X | V | V | X | V | V | V | 注意事項： 1.針對精裝書封面“角位” 有裂漏白的情況，如火線位、脊位兩個折橫折加堅折部位的點，需事先出色稿樣給客人確認效果 2.此物料需跟單訂購 3.用量公式 訂購量＝印刷過油面積Ï印刷石數Ï0.004kg/m2+20kg最低上機量 |  | <10
[5 empty] | #CS-210402 | / | #GAD-130 | 連線防爆底油（配合去塑光/啞油） | 配合去塑光/啞油 | 油類 | / | / | 半透明 | / | 孫小玉 | / | / | / | / | / | / | / | / | / | / | 平裝書 騎釘書 天地盒 折盒 紙袋 精裝書封面 | V | V | V | V | V | V | / | 單粉咭/紙 | / | LED-UV油墨 | / | / | / | V | V | V | V | X | X | X | X | X | X | X | X | X | X | X | X | X | X | X | X | X | X | X | X | V | X | X | X | X | X | X | X | X | X | X | X | X | X | X | X | X | X | X | X | X | X | X | X | X | X | V | V | V | V | V | V | V | X | X | X | X | V | X | X | X | X | X | X | X | X | X | 注意事項： 1.此物料作為去塑光/啞油配套底油使用，故燙金、過膠、絲印、植毛、手工粘合等後加工不適用，因為不會接觸 2.此物料需跟單訂購 3.用量公式： 訂購量＝印刷過油面積Ï印刷石數Ï0.004kg/m2+20kg最低上機量 |  | 過膠底油，不分光/啞
Note on AH17: 填寫須知： 1、標識品牌 2、標識詳細型號
Note on AK17: 填寫須知： 1、標識詳細型號
Note on AM17: 填寫須知： 1、標識詳細型號

## 填寫參考內容
類別 |  | 詳細名稱
紙張面 | 有粉紙 | 單粉紙 | 雙粉紙 | 啞粉紙 | 白芯單粉咭 | 白蕊雙粉咭
|  | 單粉咭 | 雙粉咭 | 啞粉咭 | 粉灰咭 | 玻璃咭
| 無粉紙 | 書紙 | 無粉咭 | 花紙 | 漂白牛皮 | 原色牛皮 | 白牛卡
|  | 灰板紙 | 纖維紙
| 膠底紙 | 可移性書 | 可移性粉 | 可移性玻璃 | 永久性書 | 永久性粉 | 永久性玻璃
|  | 靜電貼紙 | 透明貼紙
| 布料 | 白棉布 | 色丁布 | T-saifu | 牛仔布 | 麻布 | 絨紙
|  | 帆布 | 不織布
| 塑膠 | PET膠片 | PP膠片 | PVC膠片 | EVA | TPU | PU
光柵片
| 其它 | 銀銻紙 | 鋁箔紙 | 拷貝紙 | 布紋紙 | 皮紋紙 | 絨紙
|  | 牛油紙 | 合成紙 | 再造紙 | PU皮(合成) | 皮革
印刷油墨面 |  | 普通油墨 | AP快乾油墨 | 大豆油墨 | 金屬油墨 | UV金屬油墨 | 敏感油墨
|  | UV油墨 | HM-UV油墨 | LED-UV油墨 | 螢光油墨 | 減噴粉快乾油墨 | 仿皮革油墨
|  | 耐晒油墨 | 非耐晒油墨 | EF植物油油墨 | 啞粉紙專用油墨B | 水性油墨 | 普通無水油墨
|  | 半UV油墨 | 快乾油墨 | 聖威科UV無水油墨 | 數碼印刷機電子油墨 | 凹版油墨 | 防偽油墨
後加工涂層面 | 印刷過油 | 光UV | 光油 | 光水油 | 墨斗光油 | 墨斗光UV | 耐磨光水油
|  | 啞UV | 啞油 | 啞水油 | 墨斗啞油 | 墨斗啞UV | 耐磨啞水油
|  | 吸塑油 | 仿啤牌油 | 半光啞水油 | 防滑光水油 | 水性底油
|  | 彈性光水油 | 低啞度水油 | 半光啞水油 | 耐高溫光水油
| 印刷工藝 | 印刷4C | 紫外熒光油墨 | 逆向油 | 冷燙 | 仿皮革 | 手感油
|  | 掃金粉 | 凸字粉 | 凸字粉溝閃粉
| 過膠 | 普通光膠 | 預涂光膠 | 抗靜電光膠 | PET光膠 | 耐磨光膠 | PRE-GLUE光膠
|  | 普通啞膠 | 預涂啞膠 | 抗靜電啞膠 | PET 啞膠 | 耐磨啞膠 | PRE-GLUE啞膠
|  | 柔感啞膠菲林 | 彩虹薄膜 | 普通耐磨啞膠 | 高耐磨啞膠
|  | 單面電暈光膠 | 可降解膠膜 | 鐳射菲林 | 尼龍光膠
| 燙金 | 普通燙金 | 鐳射燙金 | 螢光燙金 | 折光紋燙金 | 立體燙金
|  | 擊凸 | 擊凹 | 立體擊凸 | 熱辣 | 深層擊凸 | 超級深層擊凸
| 絲印 | 絲印光UV | 灑閃粉 | 凸字油 | 磨砂UV | 絲印珍珠油墨 | UV仿古銅
|  | 絲印啞UV | 溝閃粉 | 凸字油溝閃粉 | 皺紋UV | 絲印LED UV珍珠墨
|  | 短效夜光油墨 | 巖石UV | 發泡漿 | 幻彩顏料 | 玻璃金
|  | 長效夜光油墨 | 橘皮UV | 發泡漿灑閃粉 | 七彩珠光 | 手感油
|  | 遇水變透明油墨 | 水彩墨 | 水彩筆塗寫
| 植毛 | 短毛 | 長毛
表面寫字功能 (以客戶的真實需求或客戶提供指定配件筆來作配對測試為準) | 油性筆 | 大頭筆 | 菲林筆 | 圓珠筆 | 簽字筆 | 啫喱筆 | 酒精白板筆
| 水性筆 | 熒光筆 | 水性白板筆 | 水彩筆 | 鋼筆/水筆
| 其它筆 | 鉛筆 | 粉筆 | 蜡筆
產品家族
類別 |  | 詳細名稱
書版 | 精裝書 | 串線精裝 | 磨脊精裝 | 車線精裝 | 方脊精裝 | 圓脊精裝
| 平裝書 | 串線平裝 | 磨脊平裝 | 車線平裝 | 拍子部 | 日記簿
騎釘書
| 書版套裝 | 精裝書套裝 | 膠裝書套裝 | 騎釘書套裝
咭書 | 普通咭書 | 平裝咭書 | 精裝咭書
| 手工咭書 | 形狀咭書 | 推拉咭書 | 揭頁咭書 | 貼頁咭書
|  | 拼圖咭書 | 觸摸咭書 | 電子咭書 | 其它手工咭書
| 咭書套裝 | 普通咭書套裝 | 手工咭書套裝
活頁書 | 活頁書 | 雙線圈書 | 蛇仔書
盒 | 盒 | 坑紙盒 | 咭紙盒 | 天地盒 | 摺盒
|  | 揭蓋盒 | 手工盒 | 機造盒
拼圖 | 拼圖
雜錦套裝 | 綜合套裝 | 綜合板紙盒套裝 | 綜合非板紙盒套裝
其它產品 | 其它產品 | 啤牌/遊戲咭 | 相薄 | 其它綜合產品
賀咭 | 盒裝咭 | 組合包裝盒裝咭 | 獨立包裝盒裝咭
| 單張咭 | 機造咭 | 手造咭 | 其他賀咭 | 對折咭 | 三折咭
紙袋 | 機造袋 | 機造袋(大) | 機造袋(中) | 機造袋(小)
手造袋
復雜手工書 | 復雜手工書 | 立體書 | 機關書 | 其它複雜手工產品
其它 |  | 信封 | Pad頭本 | 日本文具 | 禮品筒 | 吊牌 | 拍子簿
|  | 地址簿 | 相架 | 包裝紙 | 派對用品